## paneles exteriores
Material | 45% PVC, 28% madera, 27% aditivos
Certificaciones | CE,FSC, SGS
Dimensiones | 55,5X25X2900mm
Diseño | Acanalado con patrones arquitectónicos
Uniones | entrelazados mecánicamente macho - hembra
Accesorios | Esquineros y Remates disponibles en Aditec
Pintura | No requiere pintura
Temperatura | Deben ser utilizados para temperaturas inferiores a 50 Grados y mayores a -10 Grados
Uso | Exterior e interior para fachadas casas de habitacion, hoteles, oficinas centros comerciales
Bajo Mantenimiento | si
Resistente al agua | si
Resistente al moho | si
Limpieza | utilizar únicamente agua no usar químicos abrasivos y sustancias corrosivas no autorizadas
Capa protectora contra rayos UV | si
Estructura | Se debe colocar una estructura de soporte para los páneles con separaciones cada 30 cm ver seccion Instalación
Gravedad Específica | 1.31
Flameabilidad | Cumple resistencia al fuego con Grado B
Absorción al agua | 0.36%
Densidad | 1,33g/cm3

## vigas
Material | Postes de Aluminio y páneles de WPC
Certificaciones | CE,FSC, SGS, ISO 9001:2019
Dimensiones | 1200X1800 MM
Diseño | Textura en Relieve simula madera
Accesorios | Disponibles en Aditec
Pintura | No requiere pintura
Temperatura | Deben ser utilizados para temperaturas inferiores a 50 Grados y mayores a -10 Grados
Uso | Cerramientos de perimetros exteriores (tapias) parques, separaciones entre casas, parques de perros, terrazas
Bajo Mantenimiento | si
Resistente al agua | si
Resistente al moho | si
Limpieza | utilizar únicamente agua no usar químicos abrasivos y sustancias corrosivas no autorizadas
Capa protectora contra rayos UV | Cuenta con una capa protectora de polymeros de alto grado para protección
Estructura | Siga las instrucciones de instalación
Flameabilidad | Cumple resistencia al fuego con Grado B
p

## paneles interiores
Material | 45% PVC, 28% madera, 27% aditivos
Certificaciones | ISO,CE,FSC, SGS
Dimensiones | 55,5X25X2900mm
Diseño | curvo
Uniones | entrelazados mecánicamente macho - hembra
Radio mînimo | 400 mm
Pintura | No requiere pintura
Temperatura | Deben ser utilizados para temperaturas inferiores a 50 Grados y mayores a -10 Grados
Uso | interior para fachadas casas de habitacion, hoteles, oficinas centros comerciales
insectos | resistente a termitas
Instalación | Los paneles pueden ser cortados con sierra recomendada
La instalación es a base de pegamento estructural
Las uniones deben ser entrelazadas para seguir la curvatura
Limpieza | utilizar únicamente agua no usar químicos abrasivos y sustancias corrosivas no autorizadas
Capa protectora contra rayos UV | si
Estructura | Se debe colocar una estructura de soporte para los páneles con separaciones cada 30 cm ver seccion Instalación
Seguridad | No contiene sustamcias peligrosas

## Decking
Material | 50% fibras de madera 38% polieileno de alta densidad 12% aditivos
Certificaciones | CE,FSC, SGS, ISO 9001:2019
Dimensiones | 140x23X2200mm
Diseño | Textura en Relieve simula madera
Uniones | Sistema entrelazado a base de clips
Accesorios | Esquineros y Remates disponibles en Aditec
Pintura | No requiere pintura
Temperatura | Deben ser utilizados para temperaturas inferiores a 50 Grados y mayores a -10 Grados
Uso | Exterior e interior para fachadas casas de habitacion, hoteles, oficinas centros comerciales
Bajo Mantenimiento | si
Resistente al agua | si
Resistente al moho | si
Limpieza | utilizar únicamente agua no usar químicos abrasivos y sustancias corrosivas no autorizadas
Capa protectora contra rayos UV | Cuenta con una capa protectora de polymeros de alto grado para protección
Estructura | Se debe colocar una estructura de soporte para los páneles con separaciones cada 30 cm ver seccion Instalación
Flameabilidad | Cumple resistencia al fuego con Grado B
Capacidad de soporte | 1500 kg/m2
Conductividad de calor | Baja, similar a la madera natural
p